## 原始数据
| 3HB-ME | m（mg） | 真实m | 真实mmol值 | 4.1（phb） | 6.1(苯甲酸) | 3HB峰归一化 |  | 3HHx-ME | m（mg） | 真实mmol值 | 5.8（3HHxME） | 6.1(苯甲酸) | 3HHx峰归一化
|  | 5.5 | 3.968171 | 0.04609329 | 202106 | 359327 | 196826.4 |  |  | 2.7 | 0.01810023 | 127016 | 345296 | 128724.4
|  | 5.5 | 3.968171 | 0.04609329 | 198846 | 360156 | 193205.9 |  |  | 2.7 | 0.01810023 | 123951 | 344096 | 126056.3
|  | 5.5 | 3.968171 | 0.04609329 | 192283 | 360694 | 186550.3 |  |  | 2.7 | 0.01810023 | 122474 | 343375 | 124815.7
|  | 15.7 | 11.32732 | 0.1315754 | 717708 | 353875 | 709728.1 |  |  | 4.5 | 0.03016705 | 274659 | 350399 | 274299.5
|  | 25.9 | 18.68648 | 0.2170575 | 1254325 | 348111 | 1260916.7 |  |  | 6.4 | 0.04290425 | 400650 | 345658 | 405613.7
|  | 36.4 | 26.26208 | 0.3050538 | 1826768 | 357430 | 1788489.8 |  |  | 8.5 | 0.0569822 | 564373 | 361208 | 546767.8
|  | 47.4 | 34.19842 | 0.3972403 | 2350447 | 346818 | 2371608.0 |  |  | 11.3 | 0.07575281 | 789911 | 346727 | 797231.7
|  | 57.4 | 41.41328 | 0.4810463 | 2872348 | 345110 | 2912551.3 |  |  | 14.5 | 0.09720493 | 1070453 | 352496 | 1062692.2
[6 empty] | 斜率 | 6234329.4 |  |  | 19.5 | 0.1307239 | 1549661 | 359992 | 1506391.7
[6 empty] | 截距 | -99128.96 | [5 empty] | 斜率 | 12090996.7
[13 empty] | 截距 | -103138.5
[12 empty] | 分子式 | 分子量
[11 empty] | 3-羟基丁酸甲酯 | CH3CH(OH)CH2CO2CH3 | 118.13
[11 empty] | 3-羟基己酸甲酯 | CH3CH2CH2CH(OH)CH2CO2CH3 | 146.18
[11 empty] | HB单元 | C4H6O2 | 86.09
[11 empty] | HHx单元 | C6H10O2 | 114.144
[10 empty] | 苯甲酸平均峰面积 | 349940.4
[10 empty] | 标准差 | 10256.7
[10 empty] | CV | 2.931%
样品编号 | 样品名 | 生物量(g/L) | PHA% | 3HHx mol% | 离心管重(g) | 离心管+样品重(g) | 体积(mL) | 称重 | 内标峰 | 3HB样品峰 | 3HB样品峰归一化 | 3HBmmol数 | 3HB质量 | 3HB含量 | 3HHx样品峰 | 3HHx样品峰归一化 | 3HHxmmol数 | 3HHx质量 | 3HHx含量 | 3HBmol%
qz20221117_002_001_PHA-GC | 1108-300L-发酵液固体200混 | - | 84.8% | 5.048% | - | - | 10 | 32.2 | 318159 | 1589222 | 1747971.8 | 0.296279 | 25.50666 | 79.21% | 79379 | 87308.29 | 0.01575112 | 1.797896 | 5.584% | 94.95%

## QC
样品编号 | 样品名 | 生物量(g/L) | PHA% | 3HHx mol% | 离心管重(g) | 离心管+样品重(g) | 体积(mL) | 称重 | 内标峰 | 3HB样品峰 | 3HB样品峰归一化 | 3HBmmol数 | 3HB质量 | 3HB含量 | 3HHx样品峰 | 3HHx样品峰归一化 | 3HHxmmol数 | 3HHx质量 | 3HHx含量 | 3HBmol%
ͨ��1_BP350_QC1 | 1130 3-2 | - | 95.11% | 11.12% | - | - | 10 | 38.4 | 354005 | 2194540 | 2169342.8 | 0.3638678 | 31.32538 | 81.58% | 452539 | 447343 | 0.04552821 | 5.196773 | 13.53% | 88.88%
220721_01_006-28 | 1130-3-4 | - | 94.04% | 10.97% | - | - | 10 | 38.4 | 364948 | 2240984 | 2148828.9 | 0.3605773 | 31.0421 | 80.84% | 452449 | 433843.1 | 0.04441169 | 5.069328 | 13.2% | 89.03%

## 检测基本信息
检测项目基本信息
客户信息 | 委托人 | 工艺开发-中试平台-强子
样本信息 | 检测目标物质 | 3-羟基丁酸（3-Hydroxybutyric Acid，3HB）（10191-24-9）； 3-羟基己酸（3-Hydroxyhexanoic acid，3HHX）（300-85-6）
| 样本批号 | JC202211171120002
| 样本数量 | 1
| 样本类型 | 固体
检测信息 | 收样人 | 璇戈
| 收样日期 | 20221121
| 检测人员 | 糖豆、蒲公英、佩佩
| 检测日期 | 20221125
| 交付报告日期 | 20221126
| 检测项目 | 目标化合物在样本中的相对含量
检测要求（特殊要求请注明）
| 检测工具 | 岛津GC-2010 Pro，LabSolutions软件，柱类型Rtx-5
| 检测方法 | 实验室现有方法
| 检测结果 | 见sheet【原始数据】
| 特殊情况说明 | 无
审核 | 一级审核：蒲公英 | 通过
| 二级审核：Hertz | 通过
内标峰响应（峰面积）稳定（如：GC_01_PHA项目中同批次苯甲酸甲酯内标响应：CV<10%）；
标准曲线R2>0.995；
检测线性范围符合要求；
色谱图形态良好，保留时间无偏移；
内标峰响应（峰面积）稳定（如：GC_01_PHA项目中同批次苯甲酸甲酯内标响应：CV<10%）；
标准曲线R2>0.995；
检测线性范围符合要求；
色谱图形态良好，保留时间无偏移；